## Sheet1
СТАНДАРТНЫЕ ОПТИЧЕСКИЕ ДЕТАЛИ - ГОТОВАЯ ОПТИКА по КАТАЛОГУ
25.03.2024
Если Вас заинтересовали оптические изделия на нашем складе, направляйте свой запрос со спецификацией и требуемым количеством менеджеру по продажам готовой продукции Владиславу Юрьевичу Крамсакову по электронной почте kramsakov@elektrosteklo.ru , тел. +7(4912) 70-10-96
| Материал |  | Оптическая деталь | Размеры, мм, допуск на диам. +/-0.1, толщину +/-0.1 | Спецификация | Кол-во, шт. | No. | Цена, Euro/шт.
| CaF2 ИК |  | окно | 12.7 диам x 2 | Nab=2, dNab=0,5, Pab III-IV, клин<3′ | 64 | W1-05S | 25
| CaF2 ИК |  | окно | 25.4 диам x 3 | Nab=2-3, dNab=0,5-1, Pab III-IV, клин<3′ | 51 | W1-10S | 30
| CaF2 ИК |  | окно | 38.1 диам x 4 | Nab=2-3, dNab=0,5-1, Pab III-IV, клин<3′ | 72 | W1-15S | 50
| BaF2 |  | окно | 25.4 диам x 3 | Nab=0,5-1, dNab=0,2-0,5, Pab IV-V, клин≤5′ | 84 | W2-10S | 60
| ZnSe |  | окно | 12.7 диам x 2 | Nab=3, dNab=0,5, Pab IV, клин<1′ | 44 | W17-05S | 122
| ZnSe |  | окно | 25.4 диам x 1 | Pab IV, клин<1′ | 36 |  | 145
| ZnSe |  | окно | 25.1 диам x 3 | Nab=5, dNab=1, Pab IV, клин<1′ | 62 | W17-10S | 151
| ZnSe |  | окно | 38.1 диам x 4 | Nab=1-1,5, dNab=0,5, Pab IV, клин≤1 | 46 | W17-15S | 385
| ZnSe |  | окно | 50.8 диам x 6 | Nab=3, dNab=0,5, Pab III-IV, клин<1′ | 42 | W17-20S | 513
| Сапфир |  | окно | 12.7 диам x 2 | Nab=3, dNab=0,5, Pab III-IV, клин<1′ | 53 | W7-05-1S | 37
| Сапфир |  | окно | 25.4 диам x 1 | Nab=3, dNab=0,5, Pab III-IV, клин<30′′ | 82 | W7-10-1S | 70
| Сапфир |  | окно | 25.4 диам x 3 | Nab=3, dNab=0,5, Pab III-IV, клин<1′ | 206 | W7-10-3S | 75
| Сапфир |  | окно | 38.1 диам x 4 | Nab=3, dNab=0,5, Pab III-IV, клин<1′ | 47 | W7-15-4S | 224
| CVD-ZnS ИК |  | окно | 25.4 диам x 3 | Nab=3, dNab=1, Pab III-IV, клин<1′ | 46 | W18-10S | 90
| КУ-1 |  | окно | 12.7 диам x 2 | Nab=3, dNab=0,5, Pab III, клин<30" | 39 | W8-05S | 25
| КУ-1 |  | окно | 25.4 диам x 1 | Nab=2, dNab=0,5, Pab III, клин<30" | 42 |  | 35
| КУ-1 |  | окно | 25.4 диам x 3 | Nab=5, dNab=1, Pab III, клин<30" | 117 | W8-10S | 40
| КУ-1 |  | окно | 27.2 диам x 2 | Nab=1, dNab=0,5, Pab-IV, клин<1′ | 100 |  | 15
| КУ-1 |  | окно | 29.2 диам x 2 | Nab=1, dNab=0,5, Pab-IV, клин<1′ | 100 |  | 15
| КУ-1 |  | окно | 38.1 диам x 4 | Nab=2, dNab=1, Pab III, клин<30" | 23 | W8-15S | 57
| КУ-1 |  | окно | 44 диам x 3 | Nab=1, dNab=0,5-1, Pab-IV, клин<1′ | 100 |  | 45
| КУ-1 |  | окно | 50.8 диам x 6 | Nab=5, dNab=1 Pab III, клин<1′ | 35 | W8-20S | 90
| K8 |  | окно | 12.7 диам x 2 | Nab=3, dNab=0,5, Pab III, клин<30" | 31 | W9-05S | 9
| K8 |  | окно | 25.4 диам x 1 | Nab=2, dNab=0,5, Pab III, клин<30" | 77 |  | 15
| K8 |  | окно | 25.4 диам x 3 | Nab=3, dNab=0,5, Pab III-IV, клин<1′ | 120 | W9-10S | 16
| K8 |  | окно | 38.1 диам x 4 | Nab=4-5, dNab=0,5, Pab III, клин<30" | 47 | W9-15S | 24